{"text_format":"3","workbook":"xls","n_sheets":1,"sheets":["社会公示稿"],"not_rendered":{"external_links":1,"defined_names":2},"read":"whole","date_system":"1900","formulas":"cached_only"}

{"sheet":"社会公示稿","index":0,"n_rows":55,"n_cols":8,"rows_kept":55,"merged":[[0,0,0,7]],"flags":["formulas_cached_only"]}
["山西省新材料精品清单（第一批）（公示稿）"]
["序号","生产企业名称","所在地","产品名称","所属分类","性能指标","产品先进性描述","应用领域"]
["01","山西太钢不锈钢股份有限公司","太原市","SUS430LX超纯铁素体不锈钢","先进金属材料","表面光泽度≥800GU；标准盐雾腐蚀240h无锈点；抗拉强度≥450MPa。","国内市场占有率80%以上，获得国内外一线家电品牌认证并批量供货，为国内家电产品走出国门，占领国际高端市场奠定了坚实的基础。","洗衣机、干衣机、洗碗机等家电产品"]
["02","山西太钢不锈钢股份有限公司","太原市","薄规格高效高强无取向硅钢系列产品","先进金属材料","厚度0.10～0.30mm；屈服强度典型值450Mpa以上；中频铁损P1.0/400：8~15W/kg；磁感J5000：≥1.64T。","薄规格高效高强无取向硅钢产品，磁性、力学性能等综合性能最优，各项性能指标达到国际先进水平，目前已成功批量应用于国内外知名车企的驱动电机项目平台，得到用户认可。产品填补公司行业空白，为高端制造提供关键基础材料支撑。","新能源汽车、无人机等领域"]
["03","山西太钢不锈钢股份有限公司","太原市","手撕钢系列产品","先进金属材料","极限厚度0.015±0.001mm；极限强度≥1500MPa；平整度≤0.5mm/m。","手撕钢系列产品打破国外垄断，实现极限规格0.015*600mm量产应用，在极限规格、产品性能、交货周期、卷重等各方面均优于行业水平，为高端制造提供关键基础材料支撑。","半导体、光电子、新型显示技术、新能源领域"]
["04","山西盛镁科技有限公司","综改区","高塑性镁合金板材、镁合金锻压件","先进金属材料","厚度：0.04～0.4mm，宽度≤300mm，延伸率10，抗拉强度245～275MPa；厚度：0.5~0.8mm，宽度≤600mm，延伸率10，抗拉强度245～275MPa。","高塑性镁铝合金薄板箔卷材与传统的单片、中间退火的镁铝合金轧制技术相比，采用另一种在线补温控温技术和可逆卷曲轧制方式，实现了镁合金薄板材的连续化卷曲轧制，一次加热即可连续卷曲轧制至 0.4mm，无需中间回炉退火，缩短了工艺流程，提高了生产效率，更保证了产品质量的一致性和稳定性，具有先进性。","汽车、航天、3C电子产品、低空飞行器、轨道交通"]
["05","山西盛泰源特种材料科技有限公司","晋城市","低膨胀合金材料","先进金属材料","20-100℃，膨胀系数α<1.0×10-6。","在-250℃和+200℃之间具有极低的热膨胀系数，使得它在环境温度变化时能保持尺寸稳定。可以通过冷加工或热加工来改变形状和尺寸，同时保持较高的强度。","航空航天领域、半导体领域、精密仪器"]
["06","山西富亨迪新材料股份有限公司","运城市","新型稀土镁合金粒","先进金属材料","各类产品粒度分布达标率≥90%；产品优质率达到95%以上；新型稀土镁合金粒其成分为高纯度镁粒占97%，重稀土占1.7%，镍锆合金占1.3%。","稀土镁合金粒用于铸铁包芯线的技术先进，处于国内领先水平。优化了重稀土镁铸坯的成分比例，使之有利于机械加工时铸坯力学性能的调整。优化了稀土微合金化镁合金颗粒物理钝化工艺和化学钝化工艺，使产品质量提高到95%以上。通过对稀土镁合金粉粒的形状（比表面积）和尺寸（分布集中度）的研发改进，使铸铁包芯线镁收得率提高了18%。","材料加工"]
["07","山西建龙实业有限公司","运城市","汽车用钢","先进金属材料","1.车轮轮辐用热连轧钢板及钢带380CF：化学成分（Wt%）：C≤0.20、Si≤0.30、Mn≤0.70、ALs0.015-0.050、P≤0.025、S≤0.015；力学性能：屈服强度ReL≥235MPa，抗拉强度Rm370-500MPa，伸长率A5≥26%，180˚冷弯、d=a合格。\n2.汽车结构用热连轧钢板及钢带JL700ZG：化学成分（Wt%）：C≤0.20、Si≤0.60、Mn≤2.0、Ti0.090-0.15、P≤0.025、S≤0.005、N≤0.0060；力学性能：屈服强度ReL≥600MPa，抗拉强度Rm≥680\nMPa，伸长率A5≥15%，180˚冷弯、b=35mm、d=2a合格。","1.车轮轮辐用热连轧钢板及钢带380CF：高表面质量：通过采取低Si设计，合理编排轧制计划、降低加热温度、控制冷却水质量、高压水多道次除磷、控制精轧开轧温度和卷取温度等技术措施，解决了氧化铁皮控制、麻坑等表面质量难题，满足车轮轮辐用钢板高表面质量要求；窄的强度波动范围：通过适当的TMCP工艺控制，产品屈服强度ReL为270-320MPa，抗拉强度Rm为410-440MPa；高塑性：伸长率A5≥30%，平均为32%；良好的成形性能：180˚冷弯、d=0合格。\n2.汽车结构用热连轧钢板及钢带JL700ZG：低成本：采用0.15-0.18%C，0.90-1.10%Mn，0.090-0.11%Ti低成本的成分体系；高纯净：采用铁水脱硫、LF炉精炼及钙处理，使S≤0.005%、N≤0.0060%，且夹杂物得到变形处理；高强度、良好的成形性能：通过先进的TMCP工艺，产品主要性能达到：屈服强度ReL平均为635MPa，抗拉强度Rm平均为720MPa，180˚冷弯、b=35mm、d=a、完好。","重卡汽车领域，可推广应用于光伏、建筑等行业"]
["08","山西建龙实业有限公司","运城市","高强度建筑用结构钢","先进金属材料","1.T63(E)/E/G：屈服强度ReL≥630MPa，抗拉强度Rm≥790MPa，断后伸长率A≥15%，最大力下总延伸Agt≥7.5%；屈服强度ReL≥630MPa，抗拉强度Rm≥790MPa，最大力下总延伸Agt≥9%，强屈比≥1.25，屈屈比≤1.30。\n2.TDC51D+Z/AZ(P)：耐中性盐雾试验时间≥1500h，紫外灯加速老化试验(QUV-A)≥2500h。","1.T63/E/G：采用低合金配方添加微量V、Nb等合金元素，通过转炉冶炼、LF精炼、具有末端电磁搅拌的方坯连铸、特定的控轧控冷工艺，产品化学成分稳定，钢质洁净度高、低倍质量好、组织细化、均匀；强度高、延性好、抗震性优、安全储备大、混凝土易振捣、防腐蚀性好，施工简便，可明显降低布筋密度，提高钢筋混凝土的结合力，大幅度提升混凝土结构的 抗震性能；相对普通的HRB400E钢筋，应用630MPa级别高强钢筋，用钢量可节约15%~20%，钢筋成本可降低10%左右。混凝土用量、运输成本与施工成本、期限均有明显减少。例如风电基座，通过测算，每个基座可节约2万元。\n2.TDC51D+Z/AZ(P)：涂料中含有70%的聚偏二氟乙烯树脂，由于氟原子的电负性，能有效阻隔紫外线，在室外环境下保证20年以上的良好颜色和光泽，使涂层具有卓越的耐候性，能够在各种恶劣的环境下保持光泽、颜色和涂层完整。","建筑"]
["09","山西炬华新材料科技有限公司","运城市","拟薄水铝石","先进金属材料","比表面积：200-350m2/g；孔容：0.9～1.2ml/g；孔径：7-20nm；堆比重：0.15-0.3g/ml；胶溶指数≤20%；Na2O≤0.05%，S≤0.06。","产品具有完全自主知识产权，性能优越，指标可调控、可定制，具有孔容大、比表面高、胶溶指数高、孔径大且集中、晶体可变且排列有序的技术特征，生产工艺达到国际先进水平。近一年在原有技术上优化中和反应、调整pH摆动、间断调压老化成胶，研发出孔容大、孔径更集中，胶黏性高，晶型独特的产品，填补了该催化剂技术领域空白，打破催化剂技术壁垒。","石油化工及煤化工加氢催化剂"]
["10","山西启能新材料科技有限公司","阳泉市","金属陶瓷基硬质合金头","先进金属材料","硬度：1962HV20；断裂韧性：6J/cm2。","本产品不仅有高硬度、高耐磨性，而且实现了在高温下金刚石的优越性质不被破坏，且与合金之间有效结合。使金刚石弥散分布在整个合金材料中，实现了金刚石在钨钴合金中的应用。","矿岩作业"]
["11","山西启能新材料科技有限公司","阳泉市","矿物铸件机床床身","先进金属材料","抗压强度：121.28MPa，弹性模量：35GPa，热膨胀系数：17×10-6/K，导热系数：1.6W/(m·K)。","RMC特种复合材料具备高阻尼、高韧性和耐腐蚀性，适用于高精度制造装备。矿物铸件机床床身采用常温浇铸，无需高温处理，实现零排放，符合绿色制造理念。","高端装备基础件精密制造"]
["12","山西同天翔有色金属有限公司","运城市","空调用亲水箔、铝箔","先进金属材料","耐盐雾性（膜厚1.0-1.5g/m²）达到1000h以上、厚涂（单面2.0g/m²及以上）达到2000h以上，耐候性（一般膜厚）可满足UVB耐候120h+中性盐雾500h以上，导热性达到150-15000W/(m·K)。","耐盐雾性从624h提高到2500h，防腐性能提高明显，石墨烯防腐空调铝箔新产品，相比传统的铝箔具有更全面的耐盐雾性、耐候性、导热性。","家用空调、商用空调"]
["13","太原晋西春雷铜业有限公司","太原市",null,"先进金属材料","1.铜镍锡合金带产品：状态：EH  抗拉强度：560-610MPa；伸长率：≥6%；维氏硬度：175-190；HV1（450℃/1min）：≥80%HV且≥155：导电率：≥32%IACS；关键板形指标、粗糙度及残余应力侧弯：≤0.5mm/m；卷曲：≤25mm/m；扭曲：≤50mm/m；粗糙度Ra：≤0.08μm；残余应力：≤7°。\n2.C19400铜合金带产品：状态：Y2  抗拉强度：365~430MPa；伸长率：≥6%；维氏硬度：115~135；状态：Y  抗拉强度：410~480MPa； 伸长率：≥5%；维氏硬度：130~145；状态：T  抗拉强度：450~500MPa；伸长率：≥3%；维氏硬度：135~145；状态：ESH  抗拉强度：≥575MPa；  伸长率：2~15%；维氏硬度：160~170；电性能  导电率：≥60%IACS；关键板形指标及表面粗糙度：侧弯：≤0.8mm/m；横弯：≤0.15mm/m；水平毛刺：≤0.01mm/m；粗糙度Ra：≤0.10μm。\n3.C19210铜合金带产品：状态：Y2  抗拉强度：320~410MPa；伸长率：≥6%；维氏硬度：100~125；状态：Y  抗拉强度：390~470MPa； 伸长率：≥5%；维氏硬度：120~135；状态：SH  抗拉强度：≥460MPa；伸长率：≥2%；维氏硬度：140~165；电性能  导电率：≥85%IACS；关键板形指标及表面粗糙度：侧弯：≤0.8mm/m；横弯：≤0.20mm/m；水平毛刺：≤0.02mm/m；粗糙度Ra：≤0.10μm。","1.铜镍锡合金带产品：该产品被评为山西省科技进步奖三等奖、山西省国防科技创新奖二等奖、第十一届中国半导体创新产品和技术奖、兵器集团科技进步奖三等奖；被中国兵器工业集团组织鉴定为国际先进水平；被太原市科技局组织评定为填补国内空白重大新产品。\n2.C19400铜合金带产品：该产品被中国有色金属工业协会评定为卓越品牌；被中国兵器工业集团组织鉴定为国际先进水平；被评为山西省国防科技创新奖一等奖；被太原市科技局组织评定为填补国内空白重大新产品。\n3.C19210铜合金带产品：该产品被中国有色金属工业协会评定为卓越品牌；被中国兵器工业集团组织鉴定为国内领先水平；先后被评为山西省国防科技创新奖二等奖、兵器集团科技进步奖二等奖。","主要用于集成电路第二、三代引线框架、高端电子连接端口等领域。"]
["14","中磁科技股份有限公司","运城市","轮毂电机磁钢","先进金属材料","Br：1.24-1.25T；Hcj：1194-1274kA/m；Hk/Hcj：95%","产品具有高性能—致性、低温度系数，产品综合性价比高","电动两轮车，电动三轮车"]
["15","中纲不锈钢管业科技山西有限公司","晋中市","不锈钢制品","先进金属材料","1.超级奥氏体耐蚀不锈钢：焊管外径Φ8-Φ3600mm，壁厚0.2-120mm；产品理化性能：Rm≥690MPa，Rp0.2≥310MPa，A≥30%，晶间腐蚀符合ASTM A262标准。\n2.高性能不锈钢制品：包括高性能不锈钢及特种合金焊管(圆管、方矩管、盘管等)、管件、预制件；产品尺寸指标及焊缝理化性能均能满足GB/T 12771、GB/T 24593、ASTM A312、ASTM A358、EN 10217-7等相关国标、美标、欧标要或更严要求。","产品具有优异的机械性能和耐腐蚀性，在各种严重的腐蚀环境中呈现出好的耐腐蚀特性；可用于低温零下196℃，高温500℃以上的工况；承压能力强，服役性能良好，还具有很高的延展性和冲击强度。公司可生产外径为Φ8mm～Φ3600mm，壁厚为0.2mm～120mm不锈钢及特种合金焊管，产品规格组距涵盖范围广，产品钢种齐全。公司产品主要定位于高附加值、高性能、耐蚀、耐压、耐高温的不锈钢管和特种合金焊管，研发方向针对核电、造船、航空航天等高端应用领域，是国家鼓励发展支持的产业方向。","产品在各种严重的腐蚀环境中呈现出好的耐腐蚀特性，是针对工况条件苛刻的工业如石化、化工、造纸和海上系统等开发出来的，在高温海水或排烟脱装置等恶劣环境中有超强的耐腐蚀性。"]
["16","中铝山西新材料有限公司","运城市","A356.2铝合金锭","先进金属材料","抗拉强度≥195MPa，伸长率≥5%，硬度≥60HB。","A356铝合金是一种技术成熟的铝合金材料，具有比重小、耐侵蚀性好等特点，主要由铝、硅、镁、铁、锰、锌、铜、钛等金属元素组成。\n  我公司生产的A356铝合金配备了两条竖井生产线，双级过滤，配备冷却系统等辅助系统，具备年产4.6万吨的生产能力。\n  该产品还获取了相关的32种实用新型专利。","被广泛应用于制造机动车轮毂、发动机部件、行走系统部件、汽车车身及热交换器"]
["17","河曲县宏达机械制造有限公司","忻州市","吊斗铲斗齿组件","先进金属材料","硬度468HB：强度：冲击试验KV2(J)-40℃27；室温拉伸试验：Rpo21228MPa、Rm1600MPa。","露天矿大型采矿工程机械设备的耐磨件吊斗铲斗齿组件机械性能性能优异，该产品于2020年正式投产。","高性能金属材料"]
["18","多氟多阳福新材料有限公司","阳泉市","六氟磷酸锂","电子材料","主含量≥99.95%；游离酸≤90PPm；不溶物≤200PPm，水份≤10PPm，铁≤2PPm，硫酸根≤5PPm。","产品各项指标全球领先，稳定性更好、纯度更高、便于运输、普适性强，相比日本的第一代液体六氟技术有了质的提升，产品质量已经全面超越竞争对手产品。","新能源电池"]
["19","山西厚生新材料科技有限公司","综改区","锂电池隔膜","电子材料","1.锂电池用基材隔膜：热收缩率：最高120℃/1h，纵向≤13%，横向≤13%，可达到纵向4%，横向3%；穿刺强度：≥102gf/µm；拉伸强度：纵向>350MPa，横向>350MPa；断裂长度：纵向、横向均>50%。\n2.锂电池用涂覆隔膜：热收缩率：最高120℃/1h，纵向1.3%、横向1.5%；穿刺强度：≥102gf/µm；拉伸强度：纵向>350MPa，横向>350MPa；断裂伸长率：纵向、横向均>50%。","1.锂电池用基材隔膜：通过原料配方的调整及加工工艺的改进，使所制备的隔膜在微观上具有特定的枝状晶体结构；同时将含有不同组分和分子量的高中低密度聚烃形成多层微孔复合结构聚烯烃，并与致孔剂等组分混合使用，在获得高延展率的同时，保持高强度：改善了锂电池隔膜类似脆性断裂的情况，实现锂电池隔膜与电解液的接触角变小，有利于隔膜与电解液的浸润性。\n2.锂电池用涂覆隔膜：通过具有高粘接性、高润湿效率的核壳状颗粒涂覆在基膜上形成的锂电池用涂瑕隔膜上，润湿效率高，电解液能更加均匀的充满隔膜孔隙中，同时抑制隔膜的收缩，提高热稳定性；颗粒粒径较大，堆积规整，对隔膜的热收缩有更明显的抑制作用，从而使隔膜的热稳定性更加突出。","新能源汽车动力电池、3C消费电池、储能电池等领域。"]
["20","山西晶科能源智造有限公司","综改区","硅基太阳能组件","电子材料","组件转化效率24.76%。","1.HOT 3.0技术：ME叠加切面钝化技术及MAX技术，可使电池效率提升1%，增强可靠性。                      \n2.多主栅技术：提升光线利用率和电流收集能力，有效提升产品功率输出和可靠性。                     \n3.N型技术：使用TOPCon技术，使产品具有更低的LID/LeTID衰减，提升弱光表现。\n4.抗PID保证：通过电池优化及材料管控降低PID现象造成的衰减。","户用发电、光伏电站、太阳能建筑"]
["21","山西蓝科途新材料科技有限公司","运城市","锂离子电池隔膜","电子材料","性能指标：厚度范围涵盖5μm、7μm、9μm等超薄隔膜，孔隙率45~50%、透气值≤120s/100cc、比穿刺强度可达100gf/μm、双向拉伸强度≥300MPa。","采用湿法工艺和高速在线涂覆技术，可以实现陶瓷涂覆与湿法隔膜基膜生产的在线联动涂覆，生产出来的超高强湿法隔膜产品具有高强度、高孔低透的特性，穿刺拉伸强度是目前同类产品的1.5-2倍，可有效降低电芯微短路、自放电比例，提升电芯的电化学性能以及安全性。","3C电子产品、新能源汽车、能量存储领域"]
["22","山西纳能科技有限公司","运城市","非晶纳米晶带材","电子材料","磁导率可调范围宽（400-900，000），高饱和磁感（≥1.2T）厚度为14-26微米（实测厚度）。","具有高磁导率，低矫顽力，低损耗以及良好的温度稳定性，在机械方面还具有良好的耐磨，耐腐蚀性等特点。","广泛应用于电力电气，工业电源、新能源、轨道交通、消费电子、无线充电等领域。"]
["23","山西烁科晶体有限公司","综改区","碳化硅单晶衬底","电子材料","微管密度＜0.1/cm2：电阻率0.018~0.023Ωcm：表面粗精度≤0.1nm：位错密度：TSD/BPD/TED<100/500/2000个／cm2。","碳化硅衬底的先进性体现在其优异的物理特性和多样化的应用适应性，包括高禁带宽度、热导率和电子饱和漂移速率，以及在高温、高压和高频条件下的卓越性能。这些特性使其在新能源汽车、光伏发电和5G通讯等高端应用领域具有关键作用","半导体领域"]
["24","山西阳泰龙焱能源科技有限公司","晋城市","碲化镉薄膜光伏组件","电子材料","转化效率超17%、25年可保证80%的输出功率。","碲化镉薄膜电池组件的生产线已经实现了稳定量产化，组件转化效率超过了17%。因碲化镉薄膜太阳能电池生产技术及其生产工艺的优势，有着转换效率高、发电能力强、弱光效应好、使用寿命长等特点，能够替代传统的低辐射玻璃，既起到了低辐射玻璃的效果，其自身还可以发电节能，适合光伏电站建设和光伏建筑一体化应用要求。","公共建筑、地标建筑、工商业等。"]
["25","山西中来光能电池科技有限公司","综改区","N型topcon单晶高效太阳能电池系列","电子材料","具有高效率、长寿命、高温工作、低成本等优势，转换效率 ≥26.5%；填充因子FF 84.59%；最大输出功率 9.74W；开路电压UOC 0.7293V；短路电流ISC 16.525A；温度系数 电流温度系数：+0.046%/k；电压温度系数：-0.26%/k；功率温度系数：-0.30%/k；首年衰减 ≤1%；双面率 ≥80%；外观 深黑可靠；尺寸 180-230mm自由可控；安全性 无绕镀，无漏电，最安全；可靠性 无光衰，抗紫外，抗湿热。","基于等离子氧化及等离子辅助原位掺杂（POPAID）的 J-TOPCon 2.0 技术，生产的TOPCon电池产品可以做到安全无绕镀、边缘全隔离，反向漏电小，电池安全性行业第一，同时产品良率和转换效率更高。","1、大型地面光伏发电系统（电站）应用；\n2、分布式光伏发电与建筑一体化光伏发电系统；\n3、太阳能光伏照明应用，如太阳能路灯、信号灯、家用照明等；\n4、通信领域：如移动基站、卫星通信等；\n5、户用光伏发电项目。"]
["26","山西中能汇通科技有限公司","忻州市","磷酸铁锂","电子材料","产品克容量157mAh/g；压实密度>2.4g/m3。","目前国内外生产磷酸铁锂均为两步法生产，工艺繁琐，生产成本高且品质难控制。我公司研发团队生产磷酸铁锂的工艺为一步法，将原料铁粉和磷酸通过条件控制直接生成无水磷酸铁，进而与碳源、锂源烧结为磷酸铁锂，此工艺生产的磷酸铁锂性能稳定，优良，无废水、废气、废渣排放。核心技术为一步法生成磷酸铁锂。","锂离子电池"]
["27","金晖兆隆高新科技股份有限公司","吕梁市","生物降解聚酯塑料（PBAT/PBS）","高分子材料","PBAT属于热塑性生物降解塑料，是己二酸丁二醇酯和对苯二甲酸丁二醇酯的共聚物，兼具PBA和PBT的特性，既有较好的延展性和断裂伸长率，也有较好的耐热性和冲击性能；此外，还具有优良的生物降解性，是生物降解塑料研究中非常受欢迎和市场应用最好降解材料之一。","符合欧盟EN13432和ASTMD6400标准、欧洲EU食品、美国FDA食品标准、澳大利亚AS5810标准等国际标准，同时符合生物降解聚对苯二甲酸-已二酸丁二酯(PBAT)标准(GB/T32366)、聚丁二酸-己二酸丁二酯(PBSA)树脂(GB/T34255)、生物降解塑料购物袋国标(GB/T38082)、全生物降解农用地膜(GB/T35755)国内标准。金晖兆隆是TC-380标准委员会委员单位，参与制定生物降解领域国标起草、制定、评审。公司拥有质量管理体系认证(IS090001)和环境管理体系认证(IS014001)。","制作各类一次性膜类材料，如包装袋、购物袋、垃圾袋、快递袋、地膜及食品包装、发泡材料等新型生物降解塑料制品"]
["28","山西浩博瑞新材料有限公司","太原市","矿用高分子注浆材料","高分子材料","1.煤矿加固煤岩体用聚氨酯材料：最高反应温度98.8℃，抗压强度56MPa，氧指数28.4%，粘接强度5.1MPa。\n2.煤矿加固煤岩体用硅酸盐改性聚氨酯材料：最高反应温度91.2℃，抗压强度68.5MPa，氧指数31.6%，粘接强度3.1MPa。\n3.煤矿喷涂堵漏用聚氨酯材料：最高反应温度92.4℃，附着力1.6MPa。\n4.煤矿充填密闭用酚醛树脂发泡材料：最高反应温度89.6℃，氧指数60%。\n5.煤矿堵水用聚氨酯材料：最高反应温度122.8℃，抗压强度85MPa，抗拉强度37MPa。","矿用高分子注浆材料一直存在施工过程中体系反应温度偏高（大于 112℃），且强度和反应温度难以同时优化的矛盾问题，这些问题给煤矿安全生产带来隐患，因而，高强、低自放热和自散热成为了该材料研发的关键问题和难点问题。在低放热高性能矿用高分子注浆材料方面，我公司率先开发出符合现行安标标准的高分子材料（煤矿加固煤岩体用聚氨酯材料、并获得相应材料的安标认证，我公司材料除反应最高温度优于现行安标标准要求外，直接关系注浆加固效果的关键物理机械性能如抗压强度、粘接强度均大幅度高于现行安标标准。","井下安全工程\n隧道安全工程\n地铁安全工程\n水利安全工程\n民用领域工程"]
["29","山西晋光化工有限公司","运城市","荧光增白剂","高分子材料","1.荧光增白剂CXT：增白强度≥100.0分；色谱纯度≥94.8%；三嗪总量≤1.0%；冷水分散性≥70%。\n2.荧光增白剂CBS：消光系数1120±15；色谱纯度≥94.0%；DMF残留≤0.5%；溶解度≥5g。","极低的三嗪杂质含量，优异的冷水分散性，产品质量水平处于国内领先。","洗涤、印染"]
["30","山西科腾环保新材料股份有限公司","太原市","膦酸基聚羧酸高性能减水剂","高分子材料","膦酸基聚羧酸高性能减水剂：减水率≥25%；抗压强度比（7d）≥140%，（28d）≥130%；28d收缩率比≤110%；坍落度1h经时变化量≤60mm；凝结时间之差（初凝）>+90；氯离子含量≤0.6%；硫酸钠含量5.0%。","膦酸基聚羧酸高性能减水剂通过在分子结构中引入功能基团，建立基于混凝土性能需要分子结构设计的调控机制，混凝土中胶凝材料用量降低5%，抗压强度提高10%，该项主导产品经国家一级查新文献中未见报道，填补了国内技术空白；经山西省科技厅成果鉴定和中科合创评价中心成果评价达到国内领先；获得山西省科技进步二等奖、山西省专利奖二等奖，实现了细分领域国内关键技术首创。","建筑工程\n水利工程\n港口与海洋工程\n高速公路和高速铁路\n预制构件生产"]
["31","山西鑫海环境治理股份有限公司","吕梁市","润滑油基础油","高分子材料","闪点≥220，色号≤1.5，粘度指数≥100。","数项指标已达中国石化润滑油基础油协议标准及润滑油基础油分类标准的II类标准。产品均有山西省产品质量监督检查研究院出具的《检验报告》。","各种工况润滑油制造行业"]
["32","中国电子科技集团公司第三十三研究所","综改区","特种橡胶","高分子材料","1.各向异性导电橡胶衬垫：密度≤1.281g/cm3；压缩≥5％；邵氏A硬度25±10；拉伸强度≥0.3Mpa；扯断伸长率≥80％；阻燃性UL94  V-0；屏蔽性能（≥60dB/100KHz、≥90dB/10MHz、≥90dB/1GHz、≥60dB/10GHz）、高低温试验后外观质量无明显变化。\n2.铝镀银氟硅导电橡胶：体电阻率≤0.008Ω•cm； 密度≤3.5g/cm3； 拉伸强度≥1.0MPa； 耐油性（航空煤油）体积变化率（0～5%）。","产品在行业内一值保持着技术引领作用，近年来该材料完成工程化应用验证，保证了型号装备的可靠运行，目前市场占有率为8%-12%。","电子、通讯、通信、导航系统等领域"]
["33","中国电子科技集团公司第三十三研究所","综改区","新能源汽车动力电池用导热硅胶材料","高分子材料","导热系数：≥1.5W/m·K；密度：≤2.5g/cm3；硬度：50±10（shore 00）；击穿电压强度：≥6000V/mm；体积电阻率：≥1013Ω·cm；使用温度范围：-55℃～200℃；阻燃：UL94-V0（等同于FV0）；温度冲击：满足GJB 150.5A-2009要求；盐雾：满足GJB 150.11A-2009要求。","该材料为新能源电池模组民用领域的应用转化，主要针对新能源汽车动力电池内部存在温差过高、减震性差、寿命短、可靠性差的问题，实现电池组与铝散热器的热量传递，将电池组内部温度差控制在5℃以内，对电池组形成保护，延长使用寿命，是新能源电池热控领域先进材料。","新能源汽车电池"]
["34","中国日用化学研究院有限公司","综改区","醇醚羧酸盐(AEC)系列产品","高分子材料","理化指标：pH、酸值、固含量、非离子含量、盐含量；应用指标：钙皂分散性、润滑性、防锈性、泡沫性。","产品具有卓越的增溶能力、极强的钙皂分散力，可明显改善配方的安全性；耐硬水、耐酸碱、耐强电解质、耐高温，对次氯酸和过氧化物稳定，易生物降解。","工业润滑行业、纺织印染行业、煤炭石油开采行业、日化领域、高端清洗、医药等领域"]
["35","大同新成新材料股份有限公司","大同市","细颗粒高体密特种石墨产品","新型无机非金属材料","体积密度≥1.72 g/cm3，电阻率≤9μΩm，灰份≤0.15%，抗折强度≥13 MPa，抗压强度≥32 MPa。","公司特种石墨生产技术为企业自主研发，在国内处于领先水平，填补省内行业空白；产品具有体积密度大、电阻率低、纯度高、耐高温、耐腐蚀、抗氧化性强、抗渗透性强、气孔率低、热膨胀系数低等特点，具有其它产品不可替代的作用。","产品可广泛应用于新能源、光伏、半导体、冶金、化工、汽车和航天等领域。"]
["36","河津市卓晶纳米材料有限公司","运城市","陶瓷粉（导热填料改性）","新型无机非金属材料","吸油值≤17%，电导率≤45.00μS/cm，pH值处于6.0-8.0。","改性后的陶瓷粉，因其独特的物理、化学、光学等性能，在功能材料、电子封装、手机、半导体芯片、新能源汽车锂电隔膜等方面得到广泛的应用。","功能材料、电子封装、手机、半导体芯片、新能源汽车锂电隔膜等领域"]
["37","河曲县万联节能材料有限公司","忻州市","耐火材料","新型无机非金属材料","1.煤系高岭土：Al2O3：不小于45%；Fe2O3：不大于1.0%；B.D.：不小于2.50g/cm3，K2O+Na2O+CaO+MgO：0.5～1.0%以下。焦宝石是多种含铝硅酸盐的混合物。主要化学成分是Al2O3和SiO2两种氧化物，杂质主要为碱、碱土和铁、钛等的氧化物，以及一些有机物。各种氧化物均起助熔作用，会降低原料的耐火度。因此，焦宝石中杂质含量，尤其是Na2O+K2O含量越低，其耐火度越高。而Al2O3/3SiO2比值越接近理论值(A/S=0.85)，则表明焦宝石纯度越高。A/S越大，焦宝石的耐火度越高，烧结熔融范围也就越宽。优质焦宝石耐火度可达1750℃以上。\n2.莫来石：SM75 Al2O3：73～77%；Fe2O3≤0.5%；TiO2≤0.5%，K2O+Na2O≤0.2%；显气孔率≤3% 体积密度≥2.90g/cm3，耐火度≥180CN；高熔点、良好的抗热震性、化学稳定性、较低的热膨胀系数，以及良好的物理性能。","煤系高岭土以其优异的物理化学性能、高吸附性与效率、广泛的应用领域、高附加值与经济效益、在化工和建材领域的特色应用以及环保特性和技术创新等多方面的先进性，成为了非金属矿产资源中的佼佼者。随着技术的不断进步和市场的不断拓展，煤系高岭土必将在未来展现出更加广阔的应用前景和巨大的发展潜力。\n莫来石产品以其稳定的化学组成、优异的物理性能、广泛的应用领域、人工合成的优势以及在复合材料中的应用等特点，展现了其显著的先进性。这些特点使得莫来石产品成为多个领域中不可或缺的重要材料，为相关行业的发展提供了有力的支持。","用于冶金、铸造、化工、陶瓷、电力、机械、石油等行业"]
["38","山西安仑化工有限公司","运城市","汽车橡胶制品用超洁净易分散绿色环保炭黑","新型无机非金属材料","超高洁净度：水洗筛余物控制在20ppm 以下，挤出制品表面光洁度高，特别适用于汽车密封条等对外观要求很高的挤出橡胶制品；优异的分散性：低比表面积、高结构和适中的聚结体尺寸分布保证具有良好分散性能；精确调控的粒子强度，既保证在橡胶中容易破碎、混入和分散，又满足工业生产所需的气力输送和自动化称量要求。","满足汽车橡胶制品行业对炭黑的特殊要求，为高端汽车橡胶制品的强度、寿命及美观度提供了强有力的保证，降低客户的产品成本，具有较好的应用前景和经济效益.","汽车橡胶制品行业"]
["39","山西贝特瑞新能源科技有限公司","阳泉市","锂电池负极材料","新型无机非金属材料","比容量>355mAh/g；3C/3C充放电；循环寿命>5000次。","采用了先进的制备工艺和材料设计理念，使负极材料在比容量、循环寿命、充放电速率等方面均达到了业界领先水平。通过优化材料组成和结构，提高了负极材料的热稳定性和化学稳定性，显著提升了电池的安全性。针对高低温环境下的性能表现进行了深入研究，使得本负极材料在宽温度范围内均能表现出良好的性能。","新能源汽车、储能、3C产品、电动工具、低速电动车等"]
["40","山西东睦华晟粉末冶金有限公司","运城市","软磁材料","新型无机非金属材料","1.KE16电感（L）9.5-11.5μH；Q值≥24；拉力≥8 kgf；密度6.9--7.1g/cm³。\n2.KU350电感（L）1.66±10%mH；Q值≥6；拉力≥150 kgf；密度6.7--7.0g/cm³。","软磁材料是具有低矫顽力和高磁导率的磁性材料，易于磁化，也易于退磁，其主要功能是导磁、电磁能量的转换与传输，广泛用于各种电能变换设备中。软磁产业随着新能源汽车、光伏等产业对磁性材料和器件的需求不断增加，预计未来有望保持较好的增长态势。","新能源汽车、通讯设备、光伏、消费电子等领域"]
["41","山西海诺科技股份有限公司","晋城市","高性能空心玻璃微球","新型无机非金属材料","真密度范围在0.11~0.62g/cm3；抗压强度范围在1.72Mpa/250psi～124Mpa/18000psi；粒径范围在10～115μm；导热系数范围在0.02~0.06W/m·k。","主要成分为碱石灰硼硅酸盐玻璃，结构为微米级的玻璃密闭中空球体，外观为白色粉体，具有质量轻、强度高、隔热保温、流动性好、耐腐蚀等诸多独特的特点，被誉为“新时代的空间材料”、“制造新材料的新材料”、“魔粉”。目前已开发出 23个细分型号的产品，被广泛应用于油气田开采、汽车制造、功能涂料等领域。产品目前没有国家标准、行业标准、团体标准。公司2019年参考国际领先企业的产品标准，制定发布实施《山西海诺科技股份有限公司企业标准》，该标准经过国家相关部门备案，是目前行业内主要现行标准之一。","航天航空和船舶技术设计中的轻质化结构，海洋开发研究、轻质合金与空心玻璃微球的复合材料、汽车工业车身零件、内外饰、密封剂、腻子和油灰等；用于油田领域的高抗压强度的空心玻璃微球；各种用途聚合物中轻质填充物；油漆和涂层材料中填充物；制备隔热、隔音的介质材料；露天仓库面层的绝缘涂层材料；乳化炸药中密度和抗爆性能调节剂；电子工业中电器元件外壳绝缘和雷达天线涂层材料；核聚变的填充氘氚混合气的靶内裁休；人造大理石、人造木料的填充材料；低温技术中的绝热材料等等。"]
["42","山西晋豫融合新材\n料科技有限公司","朔州市","高精细阳极碳素","新型无机非金属材料","体积密度1.7g/m³；电阻率：44～57（Ω/mm2）；耐压强度：35～40MPa；灰份：0.6～0.8%。","高精细碳素以石油焦、树脂等富含碳元素的基材为主要原料，经特定工艺处理而获取的制成品，具有耐高温、良好的导电性能、耐化学腐蚀等诸多独特优越的性能。","电解铝槽、炼钢、炼铁、高炉等"]
["43","山西永东化工股份有限公司","运城市","煤焦油基导电炭黑","新型无机非金属材料","分散性高、电阻率低、粒径小、比表面积大且粗糙、结构高、表面洁净(化合物少)","目前该产品无国家标准、行业标准，同行业均参照我公司企业标准执行；2023年通过首批“山西精品”产品认证。","中低压电缆内、外屏蔽材料"]
["44","中国电子科技集团公司第三十三研究所","综改区","吸波材料","新型无机非金属材料","衰减系数≥110dB/cm；密度≤4.3g/cm3；厚度：0.15mm~3mm。","电性能和环境适应性技术指标接近或者优于美国Laird公司同系列产品。","雷达天线系统、电子元器件"]
["45","交城义望铁合金节能环保科技有限责任公司","吕梁市","矿棉板（条）","建材新材料","外观、纤维平均直径、渣球含量、密度、密度单值允许偏差、尺寸允许偏差、导热系数、质量吸湿率、憎水率、体积吸水率、酸度系数、有机物含量、加热线收缩率、刚性、热荷重收缩温度、燃烧性能满足GB/T11835-2016《绝热用岩棉、矿渣棉及其制品》标准中对矿渣棉板的技术要求；燃烧性能符合GB8624-2012《建筑材料及制品燃烧性能分级》中A级要求。","吸音降噪、防火安全、节能保温。采用液态冶炼废渣直接生产矿渣棉新工艺，充分利用液态冶炼废渣的显热，节能降耗。矿棉板产品执行企业标准Q/YW–06–2023《矿渣棉板（条）》，企标严于国家标准GB/T 11835-2016《绝热用岩棉、矿渣棉及其制品》。矿岩棉板（条）产品外观呈黄色板状，使用可收缩包装膜包装，矿岩棉板（条）广泛用于中空缝隙的填充保温；隔音；可做防火保温吸声性基材；还可用于屋顶保温板的制造，达到消防要求；更是各类金属夹芯板制品的优质基材。矿棉板注册商标为“锰狮”，2019年矿棉系列产品经行业协会联合认证符合“三星级绿色建材”标准，并获准使用“绿色建材标识”。2022年“锰狮”矿渣棉板制品获得绝热节能材料行业产品质量领跑者。2022年矿岩棉板（条）被工信部评为绿色设计产品。","用于建筑隔墙、幕墙的防火隔音、屋顶和围护结构保温，地热系统保温，工业窑炉、烘箱、大口径储罐及船舶保温和防火，彩钢夹心板等领域"]
["46","威顿水泥集团有限责任公司","运城市","特种水泥","建材新材料","1.道路硅酸盐水泥P·R7.5，28天抗折强度大于8.5Mpa，28天磨耗量小于3.00Kg/m2。\n2.HSR.D级、G级油井水泥，具有较低的初始稠度，8h抗压强度38℃≥3.0Mpa，60℃≥12.0Mpa，15-30min最大稠度（Bc）≤30，游离液≤5.00%。\n3.P·MSR42.5抗硫酸盐硅酸盐水泥，C3S ：55.0%～50.0%、C3A ≤3.0% 、14天线膨胀率小于0.040%。\n4.P·MH42.5中热硅酸盐水泥和P.LH42.5低热硅酸盐水泥：3d抗压强度≥18MPa，7d抗压强度≥28MPa，28d抗压强度≥48Mpa，3d水化热≤245kJ/kg，7d水化热≤285kJ/kg。低热水泥：7d抗压强度≥28MPa，28d抗压强度≥45Mpa，3d水化热≤230kJ/kg，7d水化热≤260kJ/kg，28d水化热≤310 kJ/kg。","特种水泥采用了矿物组成优化技术、离子掺杂技术、熟料岩相分析技术、成熟稳定的工业化制备技术等，根据不同的工程需求调整水泥参数，满足不同工程的需求。生产采用先进的新型干法回转窑生产工艺和全自动生料配料系统，在烧成窑尾烟室和预热器出口分别配置了干法高温气体分析仪和干法常温气体分析仪，测量和分析CO、NOx、O2、SO2，在煤粉制备系统中煤粉仓、煤磨入口、收尘器的出口配置常温气体分析仪，通过气体成分分析，可优化炉窑控制、优化燃烧、降低能耗、提高熟料质量，同时还监测了排放物，保护了环境；动力设备全部采用的高效的风机变频技术、永磁电机等先进的节能电机；数字化智能型控制采用了自动化实验室、跨带式在线分析仪、在线粒度检测仪、熟料游离氧化钙在线分析仪、原煤在线取样分析系统、专家优化系统、计算机控制系统、数字化矿山和绿色矿山、自动配料系统等；全部配备了高效低耗的生产设备，实现了产品生产过程的质量好，产量高，能耗低，排放少。道路水泥具有耐磨性好、抗干缩性强、早期强度高、抗冲击性能好、抗冻性能优，适应性强的特点；油井水泥具有高温适应性强、能够实现快速凝结硬化、抗渗性能良好，可泵性优，稳定性好的特点；抗硫酸盐水泥具有较好的抗性酸盐侵蚀性能、良好的耐久性、环境适应性强、水化热相对较低、高抗渗等特性；中热、低热硅酸盐水泥具有水化热低、耐久性好、抗裂性强、抗硫酸盐侵蚀性好。绿色产品的先进性：生产特种水泥采用了粉煤灰、铜渣粉和粉末砂岩等材料，解决了工业固废难处置和污染环境的问题，同时采用先进的生产工艺使得单位产品的综合能耗达到标准限额的1级指标，具有绿色、低碳产品的属性。","机场跑道、油田的建设与开发、受硫酸盐侵蚀的海港、水利、地下、隧道、涵洞、道路和桥梁基础等工程、水利大坝项目。"]
["47","武乡县泓晨万聚环保科技有限公司","长治市","砂基透水砖","建材新材料","国家建筑材料测试中心9项性能指标","产品是以沙漠风积沙、电厂粉煤灰、工业废尾料为主要原料，结合粘结剂免烧结冷压成型，节能环保，具有滤水功能的路面铺装材料。砖面颜色和规格可按客户要求随意定制。独有的纳米毛细孔隙既能防止灰尘堵塞，又具有长时效的持续透水性能。具有保持地面的透水性、保湿性、防滑、高强度、除燥、吸音、抗寒、耐风化、颜色丰富等优点。目前，我公司的砂基透水产品在全国范围内行业定位和质量标准已处行业领先地位，是国内第二家拥有自主知识产权的砂基透水砖的生产企业。","全国海绵城市建设项目"]
["48","山西天一纳米科技股份有限公司","晋中市","氧化硅纳米粉体","前沿新材料","比表面积>280m2/g，孔容>1.6ml/g。","纳米二氧化硅属于无机硅化物，具有三维空间网状结构、容重轻、比表面积大、孔隙率高等特点，能与许多材料实现最佳结合，极大提升了应用性能。我公司具有生产研发纳米二氧化硅气凝胶核心技术：1.大比表面积二氧化硅气凝胶合成技术；2.二氧化硅气凝胶粉体表面改性技术。","广泛应用于中、高档涂料、油墨、造纸、保温绝热、医药、食品、塑料、陶瓷、石油化工、电子等领域，是一种特别有前途的无机硅化工产品"]
["49","山西钢科碳材料有限公司","太原市","高性能聚丙烯腈基碳纤维","纤维及复合材料","1.高强标模型：拉伸强度3.7～5.0GPa；拉伸模量220～260GPa。\n2.高强中模型：拉伸强度5.0～7.0GPa；拉伸模量260～310GPa。\n3.高强高模型：拉伸强度≥3.5GPa；拉伸模量≥350GPa。","形成了高强标模型（宇航级TG300、TG700H、TG700S）、高强中模型（TG800H、TG800HX、TG800HY、TG800G、TG800S、TG1000H）和高强高模型（TG40MJ、TG46MJ、TG50MJ、TG55MJ）全系列高性能碳纤维产品；产品性能指标全部达到了国外同类产品水平，碳纤维增强复合材料烧蚀防热、压拉平衡、力学性能发挥率等效果优于国外同类产品；产品在航空航天等重点领域上取得了规模化应用，满足了关键型号复合材料的指标要求，保障了重点领域高性能碳纤维关键材料的需求。","航空、航天、船舶、核工业、新能源、轨道交通等领域"]
["50","山西潞宝兴海新材料有限公司","长治市","尼龙6切片","纤维及复合材料","外观为乳白色，直径：2.0～2.5mm，熔点：210～220℃，分解温度：300℃、比热：1.455kJ/kg℃；产品抗冲击强度、拉伸强度较高，耐磨性、耐化学药品性和耐溶剂性优异，易加工成型且有自润滑性，能保持较好的尺寸稳定性。","产品密度在合成纤维中仅列于丙纶、腈纶，比棉花轻35%，比粘胶纤维轻25%；触感温和、质感柔韧、仿棉仿真丝效果更强；断裂强度在合成纤维中最大，比羊毛高3-4倍，比棉花高1-2倍，比粘胶纤维高3倍；耐磨性极佳是棉花的10倍，羊毛的20倍，粘胶纤维的50倍；良好的耐低温性能，零下40℃以下时，回弹性变化不大；吸湿性良好，回潮率为4.5%，远高于涤纶的0.4%；产品具有韧性好、耐磨力强，耐油，抗震等特点，适用于制作耐磨零件，传动结构件，家用电器零件，汽车制造零件，电器绝缘零件。如涡轮、齿轮、轴承、叶轮、叶片、丝杆、高压垫圈、密封圈、螺母、螺丝、梭子、套筒、轴套连接器等，在航天器材、飞机部件、电子仪表、电子计算机、汽车、机械、化工设备、体育器材等方面有广泛的应用前景。","毛纺、针织、机织、渔业、轮胎工程塑料、薄膜、食品包装、医药包装以及复合材料等领域"]
["51","山西新碳超硬材料科技有限公司","阳泉市","金刚石耐磨截齿（XT超硬135/XT超硬U98/XT超硬170/XT超硬55）","纤维及复合材料","齿头表面硬度≥40；齿柄表面硬度38-42；冲击韧性≥49；钎焊缝抗剪强度≥180，焊缝充满度≥80。","通过普通截齿表面与金刚石粉的熔覆，生产出耐磨、无火花截齿，具有高耐磨性、高冲击性、高热稳定性、防腐蚀、防火花等特性，延长寿命，减少更换，提高效率，降本增效。","主要应用于矿用采煤、掘进机，可满足井下割岩及过构造期间的需求。抗冲击性能高，是井下破煤、破岩应用的最佳选择。"]
["52","凯赛（太原）生物材料有限公司","综改区","生物基聚酰胺复合材料","生物基材料","以生物基聚酰胺为基体树脂的高性能复合材料产品（热变形温度大于270℃、强度大于1000MPa、模量大于45GPa）。","生物基聚酰胺复合材料产品的开发，可攻克热塑性复合材料的纤维高填充的难关，赋予复合材料高性能特点，使其凭借原料可再生、过程绿色、产品可回收、资源节约、成本可竞争的优势，从而打破外企对高端聚酰胺市场的大比例占据局面，实现新材料的可持续、低碳化、绿色化发展。","风电、新能源、运输以及建筑等相关领域"]
["53","山西锦波生物医药股份有限公司","综改区","重组Ⅲ型人源化胶原蛋白冻干纤维","生物基材料","外观：白色海绵状固体。装量：平均装量不少于标示装量。分子量：45kDa±4.5kDa。外源性DNA残留量：≤10ng/24mg。抗生素残留：不应有残余氨苄西林活性。pH值：6.0～8.0。干燥失重：≤6.0%。重金属含量（以铅计）：≤10μg/g。微量元素含量：砷含量≤1μg/g，铬、镉、铜、铁、汞、镍、铅、钼≤50μg/g。总蛋白含量：标示量的80%-120%。胶原蛋白纯度：≥95%。宿主细胞残留蛋白(HCP)：≤0.1%。无菌要求：无菌生长。内毒素：<3EU/mg。热原：满足《中华人民共和国药典》（2020年版）四部通则（1142热原检查法）“结果判断”中“判定供试品的热原检查符合规定”的条件。圆二色（CD）：195nm有负峰，221nm有正峰。","重组人源化胶原蛋白生物新材料采用100%全人源基因序列设计，具有三螺旋结构，对人无免疫原性，彻底解决了胶原蛋白领域免疫排异、过敏等“卡脖子”技术难题。以其为核心原料制备的“重组Ⅲ型人源化胶原蛋白冻干纤维”是我国自主研制的首个采用新型生物材料重组人源化胶原蛋白制备的三类医疗器械，具有良好的再生、修复特性，荣获2021年度“中国医药生物技术十大进展”。","面部真皮组织填充、薄型子宫内膜、难以愈合的复杂创面修复、盆底损伤修复、医疗美容整形、口腔牙龈萎缩、骨损伤修复、肿瘤治疗、心血管支架涂层、心脏衰竭治疗与修复等医疗大健康领域"]